## Sheet1
2025年电线电缆产品质量监督抽查情况汇总表
序号 | 抽查领域 | 产品名称 | 商标 | 规格型号 | 销售单位名称 | 销售单位地址 | 生产企业 | 生产企业地址 | 抽查结果 | 不合格项目
1 | 生产领域 | 内部布线用单芯软导体无护套电缆 | 金博士 | 60227 IEC 06(RV) 300/500V 1×0.75mm2 | - | - | 江苏金博士电子科技有限公司 | 海安高新区西苏路8号 | 未发现不合格 | -
2 | 生产领域 | 铜芯聚氯乙烯绝缘安装用软电线 | - | AVR 300/300V 0.3mm2 | - | - | 江苏金勇达电器有限公司 | 海安市城东镇南阳村一组 | 未发现不合格 | -
3 | 生产领域 | 聚氯乙烯绝缘无护套电线电缆 | - | 60227 IEC 01(BV) 450/750V 1×2.5mm2 | - | - | 南通市飞达电线厂 | 海安市雅周镇通雅西路8号1幢 | 未发现不合格 | -
4 | 生产领域 | 普通聚氯乙烯护套软线 | - | 60227 IEC 53(RVV) 300/500V 2×0.75mm2 | - | - | 南通乐韵电缆有限公司 | 海安县孙庄镇陈港村九组 | 未发现不合格 | -
5 | 生产领域 | 内部布线用导体温度为70℃的单芯软导体无护套电缆 | - | 60227 IEC 06(RV) 300/500V 1×0.75mm2 | - | - | 南通中尧特雷卡电梯产品有限公司 | 海安市胡集街道长江西路88-89号 | 未发现不合格 | -
6 | 流通领域 | 铜芯聚氯乙烯绝缘阻燃型电缆 | 扬帆电缆 | ZC-BV 450/750V 1×4mm2 | 南通万蚁照明电器有限公司 | 海安市城东镇迎宾路122号 | 江西扬帆实业有限公司 | 江西省上饶市经济开发区兴业大道28号 | 未发现不合格 | -
7 | 流通领域 | 铜芯聚氯乙烯绝缘聚氯乙烯护套软电缆 | 帅 | RVV 300/500V 2×1.5mm2 | 南通万蚁照明电器有限公司 | 海安市城东镇迎宾路122号 | 南通东弘电线电缆有限公司 | 江苏省如皋市城北街道鹿门村26组24号 | 未发现不合格 | -
8 | 生产领域 | 一般用途单芯软导体无护套电缆 | - | 60227 IEC 02（RV）450/750V 1×1.5mm2 | - | - | 南通米兰特电气有限公司 | 海安市西园大道88号 | 未发现不合格 | -
9 | 生产领域 | 聚氯乙烯绝缘软电缆电线 | 世纪长江 | 60227 IEC 53（RVV）300/500V 2×1mm2 | - | - | 江苏世纪长江电缆有限公司 | 海安市曲塘镇双新路6号 | 未发现不合格 | -
检验项目：绝缘厚度、护套厚度、导体电阻、成品电缆电压试验、绝缘线芯电压试验、外径或外形尺寸、绝缘机械性能-老化前拉力试验、护套机械性能-老化前拉力试验、标志